## buyukelek
GEOTEKLAB
ZEMİN - KAYA MEKANİĞİ VE AGREGA LABORATUVARI 1463 Sok. No : 52 İvedik OSB Yenimahalle / Ankara Tel : 0 312 394 64 26 Faks : 0 312 394 64 27 www.geoteklab.com
Firma Adı | : | [5 empty] | Başlangıç Tarihi: | 2017-10-31
Proje Adı | : | Afyon-Banaz Gar YHT Projesi |  |  |  |  | Bitiş Tarihi: | 2017-11-01 | Elek için alınanan toplam numune ağırlığı(gr) | 223.48
Numune No | : | SK-1 |  |  |  |  | Deney Standardı: | TS 1900 - 1
Derinlik | : | 16.5 |  |  |  |  | Lab. Kod No: | Z-000321
ELEK ANALİZİ DENEY RAPORU
[9 empty] | Elek No | Açıklık (mm) | Elekte kalan (gr) | Elekte kalan (gr) | Toplam elekte kalan (gr) | Toplam elekten geçen (gr) | Elekten geçen ( % )
[9 empty] | 3 " | 75 |  | 0 | 0 | 223.48 | 100
[9 empty] | 2 1/2 " | 63 |  | 0 | 0 | 223.48 | 100
[9 empty] | 2 " | 50 |  | 0 | 0 | 223.48 | 100
[9 empty] | 1 1/2 " | 37.5 |  | 0 | 0 | 223.48 | 100
[9 empty] | 1 " | 25 |  | 0 | 0 | 223.48 | 100
[9 empty] | 3/4" | 19 |  | 0 | 0 | 223.48 | 100 | 0 | Toplamda 3/4" üzeri malzeme (gr)
[9 empty] | 1/2 " | 12.5 | 41.56 | 41.56 | 41.56 | 181.92 | 81.40326 | 223.48 | Toplamda 3/4" altı malzeme (gr)
[9 empty] | 3/8 " | 9.5 | 26.34 | 26.34 | 67.9 | 155.58 | 69.61697 | 223.48 | Çeyrekleme ile 3/4" altı malzemeden, elek analizi için alınan malzeme (gr)
[9 empty] | # 4 | 4.75 | 28.75 | 28.75 | 96.65 | 126.83 | 56.75228
[9 empty] | # 10 | 2 | 38.79 | 38.79 | 135.44 | 88.04 | 39.39502
[9 empty] | # 40 | 0.42 | 35.89 | 35.89 | 171.33 | 52.15 | 23.33542
[9 empty] | # 200 | 0.074 | 34.57 | 34.57 | 205.9 | 17.58 | 7.866476
[9 empty] | Çakıl | 43.24772
Elek No |  | Açıklık (mm) | Toplam elekten geçen (gr) | Elekten geçen (%) | Çakıl % | Kum % | Silt-Kil % |  | Kum | 48.88581 |  |  |  | ,
[5 empty] | 43.24772 | 48.88581 | 7.866476 |  | Silt-Kil | 7.866476 |  |  |  | Ağırlıklar
3 " |  | 75 | 223.48 | 100 | [9 empty] | %10-#200-200gr
2 1/2 " |  | 63 | 223.48 | 100 | D10 | 0.09 | [7 empty] | %10-4,75-400gr
2 " |  | 50 | 223.48 | 100 | D30 | 0.8 | [7 empty] | %10-9,5-500gr
1 1/2 " |  | 37.5 | 223.48 | 100 | D60 | 6 | [7 empty] | %10-12,5-1KG
1 " |  | 25 | 223.48 | 100 | Cu | 66.66667 | [7 empty] | %10-20-2KG
3/4" |  | 19 | 223.48 | 100 | Cr | 1.185185 | [7 empty] | %10-40-15KG
1/2 " |  | 12.5 | 181.92 | 81.40326 | [9 empty] | %10-50-35KG
3/8 " |  | 9.5 | 155.58 | 69.61697 | LL | PL | PI
# 4 |  | 4.75 | 126.83 | 56.75228 | NP | NP
# 10 |  | 2 | 88.04 | 39.39502
# 40 |  | 0.42 | 52.15 | 23.33542 | İnce malzeme türü
# 200 |  | 0.074 | 17.58 | 7.866476 | Zemin Sınıfı (USCS) |  | SW-SM
|  |  | Toplam Numune Ağ.(gr) | 223.48
|  |  |  | FATMA SÖNMEZ |  |  | Metin ÖZ
|  |  |  | Deney Sorumlusu-Jeoloji Müh. |  |  | Laboratuvar Müdürü
FR.104 / 09.11.2015-02